## Sheet1
无卤环保型黑色阻燃聚碳酸酯(PC)薄膜
HALOGEN-FREE LHR117ECO FILM
物性表 TYPLCAL PROPERTY VALUES
特性 | 测试方法 | 单位 | 测试值 Value
Property | Test Method | Units
物理性PHYSICAL
比重Specific Gravity | ASTM D792 | g/cm3 | 1.21
机械性MECHANICAL
拉伸强度Tensile Strength | ASTM D882 | MPa | 55
极限延伸率Elongation | ASTM D882 | % | 90
冲击强度Impact Strength@10mils | JIS-K6745 | In-lbs | 120
耐热性THERMAL
维卡软化点 Vicat Softening Point 120℃/hr,10N load | ASTM D1525 | ℃ | 135
电气性ELECTRICAL
介电强度Dielectric Strength(@10mils) | ASTM D149 | V/mil | 1700
体积绝缘Volume Resistivity@25℃，50%RH | ASTM D257 | Ohm-cm | 1016
表面绝缘Surface Resistivity@25℃，50%RH | ASTM D257 | Ω/□ | 1015
阻燃性FLAMMABILITY | UL BULLETIN 94
UL防火等级UL Flammability
≤0.25mm |  | UL94 | VTM-0
≥0.4mm |  |  | V-0
商品代码 Grade | 颜色 Color | 表面纹理 Texture | 厚度（mm） Thickness | 宽度（mm） Width | 性能 Feature
LHR117ECO | 黑色 Black | 中砂/哑光 Velvet/Matte | 0.075 ~0.76 （0.003″~0.030″） | 930 (3′) | 阻燃特性 Flammability Retardant VTM-0&V-0
特性 PROPERTY | 单位 UNITS | 极限值 LIMITS
厚度公差 Gauge Variation | % | <0.250mm±10%
≥0.250mm±5%
环保指标 Environment-Protection Index | LHR117ECO
汞Hg | N.D
六价铬Cr(Ⅵ) | N.D
镉Cd | N.D
铅Pb | N.D
多溴联苯PBBs | N.D
多溴联苯醚PBDEs | N.D
全氟辛烷磺酸PFOS | N.D
全氟辛烷（铵）PFOA | N.D
溴Br | <900ppm
氯Cl | <900ppm
氯（Cl）+溴（Br） | <1500ppm
包装明细表Package Detail
1、卷材包装明细表 Roll Package Details
厚度（mm） Thickness | 卷重（kg） Weight Per Roll | 磅（LB） Pound | 每磅面积（mm×mm） Each Pound Area | 每卷卷（M） Winding Length | 每磅（M2/LB） Each Pound Area
0.075(0.003＂) | 80 | 176 | 930×5340 | 940 | 4.96
0.100(0.004＂) | 80 | 176 | 930×4006 | 705 | 3.72
0.125(0.005＂) | 89.3 | 197 | 930×3192 | 629 | 2.96
0.150(0.006＂) | 89.3 | 197 | 930×2659 | 524 | 2.47
0.175(0.007＂) | 89.3 | 197 | 930×2279 | 449 | 2.12
0.200(0.008＂) | 89.3 | 197 | 930×1997 | 393 | 1.85
0.250(0.010＂) | 89.3 | 197 | 930×1593 | 314 | 1.48
0.300(0.012＂) | 89.3 | 197 | 930×1329 | 262 | 1.23
0.380(0.015＂) | 89.3 | 197 | 930×1050 | 207 | 0.97
0.410(0.0164＂) | 89.3 | 197 | 930×974 | 192 | 0.9
0.430（0.017＂) | 89.3 | 197 | 930×929 | 183 | 0.86
0. 500(0.020＂) | 89.3 | 197 | 930×796 | 157 | 0.74
0.760(0.030＂) | 89.3 | 197 | 930×522 | 103 | 0.48
2、材包装明细表 Sheets Package Details
规格 Size | 每片重量Weight per Pcs |  | 包装 Pcs/pack | 张数/托盘 Pcs/Pallet
| KG | LB
0.500 mm×930 mm×1830(0.020＂×3′×6′) | 1.02 | 2.24 | 20 | 500
0.760 mm×930 mm×1830(0.030＂×3′×6′) | 1.56 | 3.43 | 10 | 400
注：表中数据仅供参考，若有其他要求，请与我公司联系
Note: These are typical properties for reference only. For further requirements, please contact us.